## 고주파 열처리 대상 정리
▣ 고주파 열처리 개발 Item별 요구사양
최초작성: 2021. 07. 06
작성부서: 생산기술팀 |  |  |  |  | Rev.(1): 2021. 07. 13
구분 |  | CV 가이드 | K Rail | Roller LM | Ball LM
|  | 351Rail | Rail | Block | Block
소재 | 재질 | S55C | Din cf53 (S50C) | SCM445 | SCM446
| 어널링 | SRA | SRA | SRA | SRA
| 경도 | HRC 22 Max | HRC 22 Max | HRC 11~20 | HRC 11~20
| 탈탄깊이 | 0.15 Max | 0.15 Max | 0.20 Max | 0.20 Max
열처리 | 열처리 | 고주파 QT | ← | ← | ←
| 표면경도 | HRC 58~62 | ← | ← | ←
| 경화깊이 | 1~1.5㎜ | ← | ← | ←
| 조직 | 마르텐사이트 | ← | ← | ←
Pattern
제품 Size | 높이 | - | 20~65㎜ | 20~80㎜ | 20~80㎜
| 폭 | Φ300 ~ 1,000㎜ | 40~150㎜ | 30~170㎜ | 30~170㎜
| 길이 | - | Max 1,500㎜ | 40~300㎜ | 40~300㎜
특이사항 |  | 원형 | 직선형 | Block | Block

## Sheet1
▣ 열처리 관련 자료 정리
작성일자: 2021. 07. 06
구분 |  | CV 가이드 |  | K Rail | CR 가이드 |  | RLM |  |  | LM
|  | 351Rail |  | Rail | Rail | Block | Rail | Block |  | Rail | Block
소재 | 재질 | S55C |  | Din cf53 (S50C) | STB2 (SUJ2) | SUJ2 | S58C | SCM420H | SCM420H | S55CR | SCM420H
| 어널링 | SRA |  | SRA | SRA |  | SRA | SRA | SRA | SRA | SRA
| 경도 | HRC 22 Max |  | HRC 22 Max | HRC 13~19 |  | HRC 22 Max | HRC 11~20 | HRC 11~20 | HRC 22 Max | HRC 11~20
| 탈탄깊이 | 0.15 Max |  | 0.15 Max | 0.12 Max |  | 0.15 Max | 0.20 Max | 0.20 Max | 0.15 Max | 0.20 Max
| R 편차 | R0.5 Max
| 진원도 | 0.2 Max
| 뒤틀림 | 0.2 Max |  | 0.5㎜/4m (0.8˚/4m)
| 진직도 |  |  | 1㎜/4m
열처리 | 열처리 | 고주파 QT | 고주파 QT |  |  | 고주파 QT | 고주파 QT | 고주파 QT | 침탄 |  | 침탄
| 표면경도 | HRC 58±2 | HRC 50±2 |  |  | HRC 58 Min | HRC 58 Min | HRC 58~60 | HRC 58~60 |  | HRC 59~61
| 경화깊이 | Min 1.0 | Min 1.15 |  |  | 0.9 Max | 1.2 Min | 0.75 | -
| 조직 | 마르텐사이트 | ← | ← | ← | ← | ← | ← | ← | ← | ←
| R 편차 | R0.5 Max
| 진원도 | 0.15 Max
| 뒤틀림 | 0.15 Max
특이사항
Note on I5: 소재도면은 SUJ2로 되어 있음
Note on J5: 소재도면은 SUJ2로 되어 있음

## Sheet1 (2)
▣ 열처리 관련 자료 정리
작성일자: 2021. 07. 06
구분 |  | CV 가이드 |  | K Rail | Roller LM
|  | 351Rail |  | Rail | Block
소재 | 재질 | S55C |  | Din cf53 (S50C) | SCM420H | SCM420H
| 어널링 | SRA |  | SRA | SRA | SRA
| 경도 | HRC 22 Max |  | HRC 22 Max | HRC 11~20 | HRC 11~20
| 탈탄깊이 | 0.15 Max |  | 0.15 Max | 0.20 Max | 0.20 Max
| R 편차 | R0.5 Max
| 진원도 | 0.2 Max
| 뒤틀림 | 0.2 Max |  | 0.5㎜/4m (0.8˚/4m)
| 진직도 |  |  | 1㎜/4m
열처리 | 열처리 | 고주파 QT | 고주파 QT |  | 고주파 QT | 침탄
| 표면경도 | HRC 58±2 | HRC 50±2 |  | HRC 58~60 | HRC 58~60
| 경화깊이 | Min 1.0 | Min 1.15 |  | 0.75 | -
| 조직 | 마르텐사이트 |  |  | 마르텐사이트 | ←
| R 편차 | R0.5 Max
| 진원도 | 0.15 Max
| 뒤틀림 | 0.15 Max
특이사항
Note on F5: 소재도면은 SUJ2로 되어 있음
Note on G5: 소재도면은 SUJ2로 되어 있음